## Oil Comparison
Масло | ACEA | BMW Longlife-12 FE Approval | HTHS (mPa·s) | Viscosity @100°C (cSt) | Viscosity Index | Noack (%) | TBN | Base Oil | Hot Protection Rank | Защо е в ТОП 3 | Финална / цялостна защита (⭐) | Обща експертна оценка – защо
Ravenol FES 0W-30 | C2 | YES (Approved) | 3 | 9.4 | 186 | 9 | 9.4 | PAO + USVO | Excellent (C2 Best) | №1 – PAO + USVO база, най-нисък Noack, най-стабилно C2 масло при жега, пълно BMW LL-12 FE одобрение. | ⭐⭐⭐⭐⭐ | №1 при LL-12 FE: PAO + USVO база, най-нисък Noack, много стабилно поведение при жега и трафик.
Motul 8100 Eco-clean 0W-30 | C2 | YES (Approved) | 3.1 | 9.9 | 185 |  | 9.5 | HC Synthetic | Very Good | №2 – Най-висок HTHS сред LL-12 FE маслата, много добра защита при висока температура и добър TBN. | ⭐⭐⭐⭐½ | Най-висок HTHS сред LL-12 FE маслата, отлична защита при висока температура, стабилен TBN.
Liqui Moly Top Tec 6100 0W-30 | C2 | YES (Approved) | 2.9 | 9.5 | 190 | 10.9 | 9 | HC Synthetic | Good |  | ⭐⭐⭐½ | Добро общо C2 масло, но по-висок Noack и по-тънък филм спрямо водещите.
Fuchs GT1 FLEX C2 0W-30 | C2 | YES (Approved) | 2.9 | 9.9 | 194 |  |  | HC Synthetic | Good | №3 – OEM ориентирано LL-12 FE масло с висок VI и много стабилно поведение при жега. | ⭐⭐⭐⭐ | OEM ориентирано масло с много висок VI и стабилен маслен филм, малко по-нисък HTHS.
Rowe HIGHTEC RSB 12FE 0W-30 | C2 | YES (Approved) | 2.9 | 9.9 | 175 |  | 8 | HC + PAO | Good
Pakelo Krypton FXT LA-P 0W-30 | C2 | NO | 3 | 9.9 | 170 | 10 | 6.2 | Synthetic | Good |  | ⭐⭐⭐ | Ниска пепел и C2 ориентация, но нисък TBN и по-кратък оптимален интервал.
Pakelo Krypton FXT 0W-30 | A5/B5 | NO | 3 | 9.6 | 180 | 9 | 12.3 | Synthetic | Balanced |  | ⭐⭐⭐½ | Много висок TBN и стабилност, но без BMW LL-12 FE одобрение.
Fuchs GT1 FLEX C3 0W-30 | C3 | NO (LL-04) | 3.5 | 12.2 | 203 |  |  | HC Synthetic | Outstanding |  | ⭐⭐⭐⭐½ | Много висок HTHS (≥3.5) и дебел маслен филм – отлична защита, но извън BMW FE философия.
Pakelo Krypton XT LA-V 0W-30 | C3 | NO (C3 / VW 504.00) | 3.5 | 12.1 | 201 | 10 | 7.8 | Synthetic | Outstanding |  | ⭐⭐⭐⭐⭐ | Максимална защита: HTHS 3.5, много висок VI и отлична термична стабилност.
Bardahl PLASMA LXR 0W-30 | C6 | NO |  | 10.74 | 205 |  |  | Synthetic + Bio Ester (Plasma) | Outstanding |  | ⭐⭐⭐⭐½ | Много висок VI и агресивна anti-wear формула, по-скоро performance продукт.
Bardahl XTEC 0W-30 | C2 | NO |  | 9.8 | 160 |  | 6.2 | Synthetic | Average |  | ⭐⭐⭐ | По-икономично масло, подходящо за нормална употреба, не за жега.
Bardahl XTS 0W-30 | A3/B4 (LL-01) | NO (LL-01) |  | 10.1 | 174 |  | 10.2 | Synthetic | Very Good |  | ⭐⭐⭐⭐ | Стабилно LL-01 масло с висок TBN, но неподходящо за GPF.

## Parameter Explanations
Параметър | Обяснение
HTHS (High Temperature High Shear) | Показва колко здрав е масленият филм при много висока температура и силно срязване (около 150°C). Колкото е по-висока стойността, толкова по-добра е защитата на лагерите, разпределителния вал и турбото при жега, задръствания и натоварено каране.
Вискозитет при 100°C | Показва колко „дебело“ остава маслото при нормална работна температура на двигателя. По-високата стойност означава по-добра механична защита при магистрално каране и високи външни температури.
Индекс на вискозитета (VI) | Показва колко стабилен е вискозитетът при промяна на температурата. Висок VI означава, че маслото се втечнява по-малко при загряване и запазва защитните си свойства в жега.
Noack (Изпаряемост) | Показва какъв процент от маслото се изпарява при висока температура. По-ниска стойност означава по-малък разход на масло, по-чисти сегменти и по-малко натоварване на GPF/DPF.
TBN (Общо алкално число) | Показва алкалния резерв на маслото – способността му да неутрализира киселините от горивния процес. По-висок TBN означава по-дълъг живот на маслото и по-добра устойчивост при градско каране и чести студени стартове.
ACEA C2 срещу ACEA C3 | ACEA C2 е ориентиран към икономия на гориво и по-нисък разход, но с по-тънък маслен филм. ACEA C3 е ориентиран към максимална защита – по-дебел и по-здрав маслен филм при висока температура, което го прави по-подходящ за жега и натоварено каране.
BMW Longlife-12 FE | Официално одобрение на BMW за масла с фокус върху горивна ефективност и съвместимост с GPF. Маслата с това одобрение са напълно OEM коректни за модерните бензинови двигатели на BMW.