## 5W30
Масло | ACEA | BMW | HTHS | Visc100 | VI | Noack | TBN | Base Oil | Base Oil Обяснение | Стабилност 5k (%) | Degradation Risk ~5000km | Engine Suitability | Score | Rank
Ravenol VMP | C3 | LL-04 | 3.7 | 11.9 | 179 | 6.4 | 8.8 | PAO | PAO – най-висока стабилност | 92-95% | LOW | IDEAL | 49.4 | 1
ROWE SUNSPEED RS DLS | C2/C3 | LL-04 | 3.5 | 12.2 | 175 | 5.5 | 7.48 | Ester | Ester – максимална защита | 90-94% | LOW | IDEAL | 45.98 | 2
Bardahl PLASMA LXR | A7/B7 | - | 3.6 | 11.72 | 202 | 7.5 | 7 | Ester | Ester – максимална защита | 90-94% | LOW | IDEAL | 44.5 | 3
ROWE SUNSPEED MULTI | C3 | LL-04 | 3.5 | 12.16 | 171 | 7.9 | 8.2 | Ester | Ester – максимална защита | 90-94% | LOW | OK | 44.3 | 4
Dr. Starke GM | A3/B4 | LL-01 | 3.5 | 11.8 | 165 | 8.5 | 10.4 | Synthetic | HC синтетика | 82-88% | MEDIUM | OK | 43.9 | 5
Dr. Starke LL | A3/B4 | LL-01 | 3.5 | 11.5 | 165 | 8.5 | 10 | Synthetic | HC синтетика | 82-88% | MEDIUM | OK | 43.5 | 6
Ravenol HCL | A3/B4 | LL-01 | 3.57 | 12.2 | 168 | 8.6 | 10.2 | HC | Hydrocracked | 78-85% | MEDIUM | OK | 43.3 | 7
Pakelo XT LA | C3 | LL-04 | 3.55 | 12 | 173 | 9.5 | 9.2 | Synthetic | HC синтетика | 82-88% | MEDIUM | OK | 42.2 | 8
Ravenol HLS | C3 | LL-04 | 3.51 | 12.2 | 166 | 6.9 | 7.8 | HC | Hydrocracked | 78-85% | MEDIUM | IDEAL | 42 | 9
ROWE MULTI SYNT DPF | C3 | LL-04 | 3.51 | 12.1 | 168 | 7.6 | 8.5 | HC | Hydrocracked | 78-85% | MEDIUM | OK | 42 | 10
Dr. Starke Longlife III | C3 | LL-04 | 3.5 | 12.1 | 168 | 8.5 | 8 | Synthetic | HC синтетика | 82-88% | MEDIUM | OK | 41.5 | 11
Dr. Starke M | C2/C3 | LL-04 | 3.5 | 12.2 | 163 | 8.5 | 8 | Synthetic | HC синтетика | 82-88% | MEDIUM | OK | 41.5 | 12
Ravenol SMP | C3 | LL-04 | 3.63 | 11.95 | 167 | 9.8 | 8.8 | HC | Hydrocracked | 78-85% | MEDIUM | OK | 41.3 | 13
Motul X-clean EFE | C2/C3 | LL-04 | 3.5 | 12.1 | 169 | 8.5 | 7.8 | Synthetic | HC синтетика | 82-88% | MEDIUM | OK | 41.3 | 14
Bardahl XTC | C3 | LL-04 | 3.5 | 12.5 | 172 | 8.5 | 7.4 | Synthetic | HC синтетика | 82-88% | MEDIUM | OK | 40.9 | 15
ROWE SYNT RS DLS | C2/C3 | LL-04 | 3.51 | 12 | 170 | 8.5 | 7.4 | HC | Hydrocracked | 78-85% | MEDIUM | OK | 40 | 16
Liqui Moly Top Tec 4200 | C3 | LL-04 | 3.5 | 12.2 | 170 | 9.5 | 8.5 | HC | Hydrocracked | 78-85% | MEDIUM | OK | 40 | 17
Bardahl XTEC C3 | C3 | LL-04 | 3.5 | 12 | 171 | 8.8 | 6.7 | Synthetic | HC синтетика | 82-88% | MEDIUM | OK | 39.9 | 18
Pakelo XT LA-V | C3 | LL-04 | 3.55 | 12 | 173 | 10 | 7.2 | Synthetic | HC синтетика | 82-88% | MEDIUM | OK | 39.7 | 19
Dr. Starke C4 | C4 | - | 3.5 | 11.8 | 166 | 9 | 6.5 | Synthetic | HC синтетика | 82-88% | MEDIUM | OK | 39.5 | 20
Dr. Starke C3 | C3 | LL-04 | 3.5 | 12 | 167 | 9 | 6.2 | Synthetic | HC синтетика | 82-88% | MEDIUM | OK | 39.2 | 21
Fuchs GT1 Flex | C2/C3 | LL-04 | 3.5 | 12.1 | 170 | 10 | 7.5 | HC | Hydrocracked | 78-85% | MEDIUM | OK | 38.5 | 22
Pakelo FXT | A5/B5 | - | 3 | 9.8 | 172 | 11.4 | 11.4 | Synthetic | HC синтетика | 82-88% | MEDIUM | NOT OPTIMAL | 37 | 23
Pakelo FXT LA | C2 | - | 3.15 | 10.1 | 166 | 10.4 | 8 | Synthetic | HC синтетика | 82-88% | MEDIUM | NOT OPTIMAL | 36.1 | 24
Dr. Starke C2 | C2 | - | 3 | 10 | 165 | 9.5 | 7 | Synthetic | HC синтетика | 82-88% | MEDIUM | NOT OPTIMAL | 34.5 | 25
Dr. Starke C1 | C1 | - | 3 | 9.7 | 160 | 10 | 6.5 | Synthetic | HC синтетика | 82-88% | MEDIUM | NOT OPTIMAL | 33.5 | 26

## Параметри обяснение
Параметър | Обяснение
HTHS (High Temperature High Shear) | Показва колко здрав е масленият филм при много висока температура и силно срязване (около 150°C). Колкото е по-висока стойността, толкова по-добра е защитата на лагерите, разпределителния вал и турбото при жега, задръствания и натоварено каране.
Вискозитет при 100°C | Показва колко „дебело“ остава маслото при нормална работна температура на двигателя. По-високата стойност означава по-добра механична защита при магистрално каране и високи външни температури.
Индекс на вискозитета (VI) | Показва колко стабилен е вискозитетът при промяна на температурата. Висок VI означава, че маслото се втечнява по-малко при загряване и запазва защитните си свойства в жега.
Noack (Изпаряемост) | Показва какъв процент от маслото се изпарява при висока температура. По-ниска стойност означава по-малък разход на масло, по-чисти сегменти и по-малко натоварване на GPF/DPF.
TBN (Общо алкално число) | Показва алкалния резерв на маслото – способността му да неутрализира киселините от горивния процес. По-висок TBN означава по-дълъг живот на маслото и по-добра устойчивост при градско каране и чести студени стартове.
ACEA C2 срещу ACEA C3 | ACEA C2 е ориентиран към икономия на гориво и по-нисък разход, но с по-тънък маслен филм. ACEA C3 е ориентиран към максимална защита – по-дебел и по-здрав маслен филм при висока температура, което го прави по-подходящ за жега и натоварено каране.
BMW Longlife-12 FE | Официално одобрение на BMW за масла с фокус върху горивна ефективност и съвместимост с GPF. Маслата с това одобрение са напълно OEM коректни за модерните бензинови двигатели на BMW.

## Обяснения
Параметър | Обяснение
HTHS (High Temperature High Shear) | Показва колко здрав е масленият филм при много висока температура и силно срязване (около 150°C). Колкото е по-висока стойността, толкова по-добра е защитата на лагерите, разпределителния вал и турбото при жега, задръствания и натоварено каране.
Вискозитет при 100°C | Показва колко „дебело“ остава маслото при нормална работна температура на двигателя. По-високата стойност означава по-добра механична защита при магистрално каране и високи външни температури.
Индекс на вискозитета (VI) | Показва колко стабилен е вискозитетът при промяна на температурата. Висок VI означава, че маслото се втечнява по-малко при загряване и запазва защитните си свойства в жега.
Noack (Изпаряемост) | Показва какъв процент от маслото се изпарява при висока температура. По-ниска стойност означава по-малък разход на масло, по-чисти сегменти и по-малко натоварване на GPF/DPF.
TBN (Общо алкално число) | Показва алкалния резерв на маслото – способността му да неутрализира киселините от горивния процес. По-висок TBN означава по-дълъг живот на маслото и по-добра устойчивост при градско каране и чести студени стартове.
ACEA C2 срещу ACEA C3 | ACEA C2 е ориентиран към икономия на гориво и по-нисък разход, но с по-тънък маслен филм. ACEA C3 е ориентиран към максимална защита – по-дебел и по-здрав маслен филм при висока температура, което го прави по-подходящ за жега и натоварено каране.
BMW Longlife-12 FE | Официално одобрение на BMW за масла с фокус върху горивна ефективност и съвместимост с GPF. Маслата с това одобрение са напълно OEM коректни за модерните бензинови двигатели на BMW.

## BMW Approvals
Тип | Година на ползване |  | Предназначение
LL-01 | 2001-днес | Бензин | Висока защита
LL-04 | 2004-днес | DPF/GPF | Баланс
LL-12FE | 2012-днес | Fuel economy | По-нисък HTHS
LL-17FE+ | 2018-днес | Нови двигатели | Минимална защита